## Sheet1
类别 | 名称 | CAS号 | 含量 | 查看详细 | 图片
可降解高分子材料
| 生产可降解聚合物材料：聚（乳酸-乙交酯）共聚物PLGA |  |  | 聚（乳酸-乙交酯）共聚物 【英文名】：Poly(lactic-co-glycolic acid) 【CAS No】： 【化学名】：聚（乳酸-乙交酯）共聚物 【分子式】： 无固定分子式。它是一种共聚物，由乳酸 (C₃H₆O₃) 和羟基乙酸 (C₂H₄O₃) 的环状二聚体（丙交酯和乙交酯）开环聚合而成 。 【分子量】： 根据需要可调 黄色颗粒 【多分散指数】：≤1.8 用途：PLGA因其优异的生物相容性和可生物降解性而广泛用于生物医学领域，特别是作为控释药物载体和制造可吸收植入式医疗器械 。 · 药物递送系统：可包裹药物制成纳米颗粒、微球等，实现缓释或靶向递送 。 · 可吸收手术缝合线：能在体内逐渐降解，避免二次拆线 。 · 骨科修复材料：用作骨折内固定物（如骨钉、骨板）和组织工程支架 。 · 组织工程：为细胞生长提供临时支架，用于修复皮肤、软骨等组织 。
| 生产可降解聚合物材料：聚（乳酸-三亚甲基碳酸酯）共聚物PTLA |  |  | 聚（乳酸-三亚甲基碳酸酯）共聚物 【英文名】：Poly(lactide-trimethylene carbonate) 【CAS No】： 【化学名】：聚（乳酸-三亚甲基碳酸酯）共聚物 【分子式】：(C₃H₄O₂)ₓ(C₄H₆O₃)ᵧ 【分子量】： 根据需要可调 淡黄色颗粒 【多分散指数】：≤1.8 用途：PLA的高强度与PTMC的柔韧性，且降解产物无毒： · 药物控释载体：可制成纳米/微米颗粒，包裹药物实现靶向或缓释。 · 组织工程支架：为细胞生长提供临时支撑，之后自行降解。 · 术后防粘连膜：用于隔离组织，防止手术创面粘连。 · 可吸收医疗器械：如缝合线、骨固定材料等。 · 增韧改性剂：添加进纯PLA材料中，可显著提升其柔韧性和抗冲击性。
| 生产可降解聚合物材料：左旋聚（乳酸-聚己内酯)共聚物 PLCL |  | 【多分散指数】：≤1.8 | 左旋聚乳酸-聚己内酯共聚物 【英文名】：Poly（actide-co-ε-caprolactone) 【CAS No】： 【化学名】： 左旋聚乳酸-聚己内酯共聚物 【分子式】： (C6H10O2)n(C3H4O2)m 【分子量】： 根据需要可调 淡黄色颗粒 【多分散指数】：≤1.8 用途：可用作包装材料、纤维和非织造物等，主要用于服装（内衣、外衣）、产业（建筑、农业、林业、造纸）和医疗卫生等领域。
| 生产可降解聚合物材料：聚己内酯 (PCL) | 24980-41-4 | 【熔融指数】：≤20 | 聚己内酯 聚己内酯高聚物系列 PCL-50T, PCL-80T是由己内酯单体开环聚合得到的高分子量(>10000)聚己内酯, 以颗粒形式供应，约2mm~3mm颗粒。 聚己内酯已广泛用于医疗板材、热熔胶、3D等领域。 品名 Grade 分子量MW g/mol 外观 Appearance/status 酸值 Acid value (KOH-mg/g) 熔点 FUP(℃) 熔融指数 Melt flow index (g/10min) PCL-50T 50000 白色颗粒 white pellet ≤1.0 60-65 14.5-16.5 PCL-80T 80000 白色颗粒 white pellet ≤1.0 60-65 7-9 备注：熔融指数测试条件为：2.16kg、160℃； 应用领域 外科医疗领域：手术缝合线、骨科夹板、放疗板、树脂绷带、压印模等； 聚氨酯树脂领域：PUR热熔胶、油墨、无纺布粘结剂、鞋材、结构胶等； 生物可降解材料领域：吹塑薄膜、压层材料、复合包装材料等； 其他领域：3D打印材料、手工模型、有机着色剂、粉末涂料等。 包装、运输及储存 产品采用专用25kg/网纸袋；1000公斤托盘上的25kg网纸袋。 运输过程中需防止雨淋、碰撞、包装破损泄漏及污染，并需符合运输部门的相关规定。 包装打开后需尽快用完，储存于阴凉处，需防水、防潮，避免与空气接触和阳光直射。
| 生产可降解聚合物材料：聚三亚甲基碳酸酯（PTMC） |  | 【多分散指数】：≤1.8 | 英文名】：Poly(trimethylene carbonate) 【CAS No】： 【化学名】： 聚三亚甲基碳酸酯（PTMC）外观微黄色不规则块状，特性粘度：1.5-2.0 【分子式】： (C4H6O3)n 【分子量】： 根据需要可调 【多分散指数】： ≤1.8 【分子量】：5~20万 用途：可用作医用高分子可吸收材料，高端医疗器械及医用耗材
| 生产可降解聚合物材料：聚乙交酯（PGA） |  |  | 注：分子量5000-300000可调，重金属（以铅计)≤300μg/g，锡残留（Sn）≤200μg/g，硫酸盐灰分≤0.1%参考标准YY/T 0661-2008。
| 生产可降解聚合物材料：聚对二氧杂环己酮（PDO） |  |  | 注：分子量5000-300000可调，重金属（以铅计)≤300μg/g，锡残留（Sn）≤200μg/g，硫酸盐灰分≤0.1%参考标准YY/T 0661-2008。
| 生产可降解聚合物材料：乳酸乙醇酸共聚物（PLGA） |  |  | 注：分子量5000-300000可调，重金属（以铅计)≤300μg/g，锡残留（Sn）≤200μg/g，硫酸盐灰分≤0.1%参考标准YY/T 0661-2008。
| 生产可降解聚合物材料：聚乙二醇乳酸共聚物（PEG-b-PLA） |  |  | 注：分子量5000-300000可调，重金属（以铅计)≤300μg/g，锡残留（Sn）≤200μg/g，硫酸盐灰分≤0.1%参考标准YY/T 0661-2008。
| 生产可降解聚合物材料：聚乙二醇单甲醚乳酸共聚物（mPEG-b-PLA） |  |  | 注：分子量5000-300000可调，重金属（以铅计)≤300μg/g，锡残留（Sn）≤200μg/g，硫酸盐灰分≤0.1%参考标准YY/T 0661-2008。
| 生产可降解聚合物材料：丙交酯三亚甲基碳酸酯共聚物（PLA-co-PTMC） |  |  | 注：分子量5000-300000可调，重金属（以铅计)≤300μg/g，锡残留（Sn）≤200μg/g，硫酸盐灰分≤0.1%参考标准YY/T 0661-2008。
| 生产可降解聚合物材料：丙交酯己内酯共聚物（PLA-co-PCL） |  |  | 注：分子量5000-300000可调，重金属（以铅计)≤300μg/g，锡残留（Sn）≤200μg/g，硫酸盐灰分≤0.1%参考标准YY/T 0661-2008。
| 医疗器械系列用聚合物材料：聚乳酸（PLA） |  |  | 医疗器械系列用聚合物材料及型号表： 聚乳酸（PLA） 材 料 聚乳酸（PLA） 型 号 分子量（万） JHMS®PL05 ≤5 JHMS®PL10 5-10 JHMS®PL15 10-15 JHMS®PL20 15-20 JHMS®PL25 20-25 JHMS®PL30 25-30
| 医疗器械系列用聚合物材料：聚己内酯（PCL） |  |  | 医疗器械系列用聚合物材料及型号表：聚己内酯（PCL） 材 料 聚己内酯（PCL） 型 号 分子量（万） JHMS®PC05 ≤5 JHMS®PC10 5-10 JHMS®PC15 10-15 JHMS®PC20 15-20 JHMS®PC25 20-25 JHMS®PC30 25-30
| 医疗器械系列用聚合物材料：聚三亚甲基碳酸酯（PTMC） |  |  | 医疗器械系列用聚合物材料及型号表：聚三亚甲基碳酸酯（PTMC） 材 料 聚三亚甲基碳酸酯（PTMC） 型 号 分子量（万） JHMS®PT05 ≤5 JHMS®PT10 5-10 JHMS®PT15 10-15 JHMS®PT20 15-20 JHMS®PT25 20-25 JHMS®PT30 25-30
| 医疗器械系列用聚合物材料：聚乙醇酸（PGA） |  |  | 医疗器械系列用聚合物材料及型号表：聚乙醇酸（PGA） 材 料 聚乙醇酸（PGA） 型 号 分子量（万） JHMS®PG05 ≤5 JHMS®PG10 5-10 JHMS®PG15 10-15 JHMS®PG20 15-20 JHMS®PG25 20-25 JHMS®PG30 25-30
| 医疗器械系列用聚合物材料：丙交酯三亚甲基碳酸酯共聚物（PLA-b-PTMC） |  |  | 医疗器械系列用聚合物材料：丙交酯三亚甲基碳酸酯共聚物（PLA-b-PTMC） 材 料 丙交酯三亚甲基碳酸酯共聚物（PLA-b-PTMC） 型 号 分子量（万） JHMS®PLT05 ≤5 JHMS®PLT10 5-10 JHMS®PLT15 10-15 JHMS®PLT20 15-20 JHMS®PLT25 20-25 JHMS®PLT30 25-30
| 医疗器械系列用聚合物材料：聚对二氧杂环己酮（PDO） |  |  | 医疗器械系列用聚合物材料及型号表：聚对二氧杂环己酮（PDO） 材 料 聚对二氧杂环己酮（PDO） 型 号 分子量（万） JHMS®PD05 ≤5 JHMS®PD10 5-10 JHMS®PD15 10-15 JHMS®PD20 15-20 JHMS®PD25 20-25 JHMS®PD30 25-30
| 医疗器械系列用聚合物材料: 丙交酯己内酯共聚物（PLA-b-PCL） |  |  | 医疗器械系列用聚合物材料及型号表: 丙交酯己内酯共聚物（PLA-b-PCL） 材 料 丙交酯己内酯共聚物（PLA-b-PCL） 型 号 分子量（万） JHMS®PLC05 ≤5 JHMS®PLC10 5-10 JHMS®PLC15 10-15 JHMS®PLC20 15-20 JHMS®PLC25 20-25 JHMS®PLC30 25-30
| 医疗器械系列用聚合物材料：乳酸乙醇酸共聚物（PLGA） |  |  | 医疗器械系列用聚合物材料及型号表：乳酸乙醇酸共聚物（PLGA） 材 料 乳酸乙醇酸共聚物（PLGA） 型 号 分子量（万） JHMS®PLG05 ≤5 JHMS®PLG10 5-10 JHMS®PLG15 10-15 JHMS®PLG20 15-20 JHMS®PLG25 20-25 JHMS®PLG30 25-30
| 注射用微球系列聚合物材料：聚乳酸微球 |  |  | 材料 型号 分子量（万） 聚乳酸微球 JHYMWQ®PL05 5 JHYMWQ®PL10 10 JHYMWQ®PL20 20 注：微球直径在20~50μm之间，分子量有±10%的误差。
| 注射用微球系列聚合物材料：聚乙二醇单甲醚共聚乳酸微球 |  |  | 材料 型号 分子量（万） 聚乙二醇单甲醚共聚乳酸微球 JHYMWQ®PLM10 10 注：微球直径在20~50μm之间，分子量有±10%的误差。
| 注射用微球系列聚合物材料：聚己内酯微球 |  |  | 材料 型号 分子量（万） 聚己内酯微球 JHYMWQ®PC02 2 JHYMWQ®PC05 5 JHYMWQ®PC08 8 注：微球直径在20~50μm之间，分子量有±10%的误差。
| 注射用微球系列聚合物材料：聚乙二醇单甲醚共聚己内酯微球 |  |  | 材料 型号 分子量（万） 聚乙二醇单甲醚共聚己内酯微球 JHYMWQ®PCM02 2 注：微球直径在20~50μm之间，分子量有±10%的误差。
类别 | 名称 | CAS号 | 含量 | 查看详细
生化试剂 | AMPPD; 3-(2'-螺旋金刚烷)-4-甲氧基-4-(3"-磷酰氧基)苯-1,2-二氧杂环丁烷 | 122341-56-4 | ≥98% | AMPPD 【化学名】：3-(2'-螺旋金刚烷)-4-甲氧基-4-(3"-磷酰氧基)苯-1,2-二氧杂环丁烷（AMPPD） 【CAS No】： 122341-56-4 【英文名】： 3-[2-spiroadamatane]-4-methoxy-4- [3-phosphoryloxy]-phenyl-1,2-dioxetane) Dioxetane 【分子式】： C18H23O7P 【分子量】： 382.34 【含量 】：≥98% 【包装规格】： 5g/瓶 【生产批量】： 1500g 用途：AMPPD是碱性磷酸酶的化学发光底物，在适宜的缓冲液中，随着酶的催化水解作用，AMPPD分解成AMP-D，后者发出强度很高的光信号，其发光的速度取决于碱磷酶的浓度。当碱磷酶偶合到杂交的探针时，便可以通过此系统检测到杂交分子的存在量。查看详细
| APS-5 ; 9-(4'-氯苯硫代磷酰氧亚甲基)-10-甲基-9,10-二氢化吖啶二钠盐 | 193884-53-6 | ≥98% | APS-5 【英文名】：[(4-Chlorophenyl)thio](10-methyl-9(10H)-acridinylidene) -methanol 1-(dihydrogen phosphate) disodium salt 【CAS No】： 193884-53-6 【化学名】： 9-(4'-氯苯硫代磷酰氧亚甲基)-10-甲基-9,10-二氢化吖啶二钠盐 【分子式】： C21H15ClNNa2O4PS 【分子量】： 489.82 【含量 】：≥98% 【包装规格】： 5g/瓶 【生产批量】： 200g 用途：该底物试剂(APS-5)与碱性磷酸酶(ALP)混合后，碱性磷酸酶磷酸根水解后，底物立即发生分解反应释放出光子，在特定的碱性磷酸酶浓度范围内，释放的光子数量与溶液中碱性磷酸酶的浓度成正比，所以可以用于碱性磷酸酶的定量检测，生产（磁微粒）化学发光法抗体检测试剂盒。
类别 | 名称 | CAS号 | 含量 | 查看详细
药物中间体及生物基化学品 | 3-羟基哌啶 | 6859-99-0 | ≥98% | 【英文名】：3-Hydroxypiperidine 【CAS No】： 6859-99-0 【化学名】： 3-羟基哌啶 【分子式】： C5H11NO 【分子量】： 101.15 【含量 】：98.5% 【包装规格】：塑料桶装，50kg/桶 【生产批量】： 1000kg/批查看详细
| BOC-3-羟基吡咯烷 | 101469-92-5 | ≥98% | BOC-3-羟基吡咯烷 【英文名】：(S) -N-BOC-3- hydroxypyrrolidine 【CAS No】： 101469-92-5 【化学名】： (S)-N-BOC-3-羟基吡咯烷 【分子式】： C9H17NO3 【分子量】： 187.24 【含量 】：≥98% 【包装规格】：纸板桶，25kg/桶 【生产批量】： 100kg/批查看详细
| L-焦谷氨醇 | 17342-08-4 | ≥98% | L-焦谷氨醇 【英文名】：L-Pyroglutaminol 【CAS No】： 17342-08-4 【化学名】： L-焦谷氨醇 【分子式】： C5H9NO2 【分子量】： 115.13 【含量 】：≥98% 【包装规格】：纸板桶，25kg/桶 【生产批量】： 100kg/批
| 3-羟基吡啶 | 109-00-2 | ≥99% | 3-羟基吡啶 【英文名】： 3-Hydroxypyridine 【CAS No】： 109-00-2 【化学名】： 3-羟基吡啶；3-吡啶酚；3-吡啶酮；氮苯酮 【分子式】： C5H5NO 【分子量】： 95.0993 【含 量 】： ≥99% 【包装规格】：纸袋，25kg/袋
| L-赖氨酸乙酯二异氰酸酯（LDI） | 45172-15-4 | ≥98% | L-赖氨酸乙酯二异氰酸酯（LDI） 【英文名】：L-Lysine diisocyanate ethyl ester 【CAS No】： 45172-15-4 【化学名】： L-赖氨酸乙酯二异氰酸酯 【分子式】： C10H14N2O4 【分子量】： 226.23 【含量 】： ≥98 【包装规格】：纸板桶，25kg/桶
| 三亚甲基碳酸酯（TMC） | 202044 | ≥98% | 三亚甲基碳酸酯（TMC） 【英文名】：Trimethylene carbonate (TMC) 【CAS No】： 2453-03-4 【化学名】： 三亚甲基碳酸酯（TMC） 【分子式】： C4H6O3 【分子量】： 102.09 【含量 】： ≥99% 【包装规格】：镀锌桶，200kg/桶 【生产批量】： 1000kg/批
| L-四硝基苯丙氨酸甲酯盐酸盐 | 17193-40-7 | ≥99％ | CAS NO. 17193-40-7 英文名 L-4-Nitro-Phenylalanine methyl ester hcl 化学结构式 分子式 C10H13ClN2O4 分子量 260.67 包装 标准 企业标准
| 4-硝基-D-苯丙氨酸 | 56613-61-7 | ≥99％ | CAS NO. 56613-61-7 英文名 4-nitro-D-phenylalanine monohydrate 化学结构式 分子式 C9H10N2O4.H2O 分子量 228.20 包装 标准 企业标准